## Formato
ELABORACION DE ESTUDIO DE MANTENIMIENTO PERIODICO DE LA CARRETERA:
INGENIERO RESPONSABLE
| KM. 330+800 - KM 448+936 |  |  |  | TECNICO LABORATORISTA
| LONGITUD: 118.136 KM. |  |  |  | CANTERA |  |  | RIO SANTA
ENSAYO MARSHALL ASTM D-1559
Fórmula de Trabajo |  | : Cantera Río Santa (Piedra Triturada) 50 % + Cantera Río Santa (Arena) 50 % (Diseño Tentativo, Asfalto semisólido, Pen 60 - 70,) | [9 empty] | FECHA:
| N° | ESPECIMEN N° |  |  | A | B | C | D | E | F | G | H | I | J | K | L |  |  | Cantera |  |  |  |  | Bulk Base Seca | Bulk Aparente
| 1 | % de Cemento Asfaltico en peso de la mezcla |  | Dato del lavado | A: 5.5; D: 6; G: 6.5; FECHA: J: 7 | % Total |  |  | 100 | 100 | 100 | 100
| 2 | % de Agregado Grueso en peso de la mezcla |  | 47.25 | A: 47.25; D: 47; G: 46.75; FECHA: J: 46.5 | % de Cemento Asfaltico en peso de la mezcla |  |  | 5.5 | 6 | 6.5 | 7 | 1
| 3 | % de Agregado Fino 01 en peso de la mezcla |  | Dato del lavado | A: 47.25; D: 47; G: 46.75; FECHA: J: 46.5 | % de Agregados |  |  | 94.5 | 94 | 93.5 | 93
| 4 | % de Agregado Fino 02 en peso de la mezcla |  | Dato del lavado | 0 | - |  | 0 | - |  | 0 | - |  | 0 | - |  | % de Agregado Grueso en peso de los agregados | 50 | : Cantera Río Santa (Piedra Triturada) 50 % + Cantera Río Santa (Arena) 50 % (Diseño Tentativo, Asfalto semisólido, Pen 60 - 70, Refinería Conchán) | 47.25 | 47 | 46.75 | 46.5 | 2.692 | 2.758
| 5 | Peso Específico del Cemento Asfaltico - aparente |  | Dato | [12 empty] | % de Agregado fino en peso de los agregados | 50 | Arena Cerro Mocho | 47.25 | 47 | 46.75 | 46.5 | 2.68 | 2.745 | bar: A; D; G; FECHA: J
| 6 | Peso Específico Agregado Grueso - bulk |  | Dato ensayo de absorción | A: 2.692; D: 2.692; G: 2.692; FECHA: J: 2.692 | % de Agregado filler en peso de los agregados | 0 | Arena Sojos
| 7 | Peso Específico Agregado fino - bulk |  | Dato ensayo de absorción | A: 2.68; D: 2.68; G: 2.68; FECHA: J: 2.68
| 8 | Peso Específico Filler - aparente |  | Dato ensayo de absorción | B: -; D: 0; E: -; G: 0; FECHA: H: -; FECHA: J: 0; FECHA: K: - |  |  | Mínimo | 2.4581 | 2.4392 | 2.4207 | 2.4025
| 8a | Altura del Especímen 01 | (mm) |  | 62.0514 | 63.9607 | 63.006 | 63.4833 | 63.4833 | 63.9607 | 62.0514 | 62.0514 | 62.0514 | 63.9607 | 63.006 | 63.006 |  |  | Máximo | 2.5097 | 2.4898 | 2.4703 | 2.451
| 8b | Altura del Especímen 02 | (mm) |  | 63.006 | 63.006 | 61.5741 | 64.9153 | 63.9607 | 64.9153 | 62.5287 | 63.006 | 62.5287 | 62.5287 | 62.5287 | 63.4833
| 8c | Altura del Especímen 03 | (mm) |  | 62.0514 | 64.9153 | 62.6242 | 64.438 | 63.4833 | 64.438 | 63.006 | 62.5287 | 63.4833 | 63.006 | 63.006 | 62.5287 |  |  | Promedio | 2.4839 | 2.4645 | 2.4455 | 2.4267
| 8d | Altura del Especímen 04 | (mm) |  | 63.006 | 63.006 | 63.006 | 63.006 | 63.9607 | 63.9607 | 63.9607 | 62.0514 | 63.006 | 63.4833 | 63.4833 | 63.4833
| 8 Prom | Altura promedio (MTC 507 - 2000) | (mm) |  | 62.5287 | 63.722 | 62.5526 | 63.9607 | 63.722 | 64.3186 | 62.8867 | 62.4094 | 62.7674 | 63.2447 | 63.006 | 63.1254
| 9 | Peso del Especimen en el aire (gr) |  | Dato | 1217 | 1214 | 1201 | 1202 | 1235 | 1239 | 1235 | 1238 | 1245 | 1225 | 1228 | 1234
| 9a | Peso del Especimen Saturado Superficialmente Seca en aire (gr) |  |  | 1228 | 1218 | 1208 | 1206 | 1239 | 1244 | 1238 | 1239 | 1247 | 1239 | 1239 | 1247
| 9b | Agua absorvida |  |  | 11 | 4 | 7 | 4 | 4 | 5 | 3 | 1 | 2 | 14 | 11 | 13
| 10 | Peso de la Especimen Saturado Superficialmente Seca en agua (gr) |  | Dato | 680 | 685 | 672 | 683 | 698 | 707 | 709 | 710 | 713 | 696.4 | 698.5 | 699.4
| 11 | Volumen del Especimen por desplazamiento
| 12 | Peso Específico bulk de la Especimen (MTC E 514 - 2000)
| 13 | Peso Específico Máximo ASTM D-2041 |  | Dato del Ensayo Rice | A: 2.499; D: 2.465; G: 2.451; FECHA: J: 2.4
| 14 | % de Vacios
| 15 | Peso Específico Bulk del Agregado total
| 16 | VMA
| 17 | % de Vacios Llenados con C.A. (MTC E 505 - 2000)
| 18 | Peso Específico del Agregado total
| 19 | Asfalto Absorvido por el Agregado total (MTC E 511 - 2000) |  |  | A: 0.70539
| 20 | % de Asfalto Efectivo
| 21 | Flujo (mm) |  | Dato del ensayo de estabilidad y flujo | 2.18 | 2.22 | 2.19 | 3.18 | 3.11 | 3.21 | 3.58 | 3.77 | 3.82 | 4.25 | 4.25 | 4.22
|  | Lectura del Dial |  |  | 219 | 211 | 213 | 285 | 289 | 281 | 322 | 328 | 331 | 282 | 277 | 283
| 22 | Estabilidad sin corregir (Kg) |  | Dato del ensayo de estabilidad y flujo | 744.9105 | 718.2017 | 724.8789 | 965.2584 | 978.6128 | 951.904 | 1088.7868 | 1108.8184 | 1118.8342 | 955.2426 | 938.5496 | 958.5812
| 23 | Factor de Estabilidad |  | Dato de la tabla de calibración | 0.96 | 0.93 | 0.96 | 0.93 | 0.93 | 0.96 | 0.93 | 0.96 | 0.93 | 0.93 | 0.93 | 0.93
| 24 | Estabilidad Corregida: (22*23) (Kg) | 22 * 23 |  | 715.1141 | 667.9276 | 695.8837 | 897.6903 | 910.1099 | 913.8278 | 1012.5717 | 1064.4657 | 1040.5159 | 888.3756 | 872.8511 | 891.4805
| 25 | Relación Estabilidad / flujo: 10 * 24/21) (kg/cm.) | 10 * 24 21 |  | 3280.3399 | 3008.6827 | 3177.5513 | 2822.9256 | 2926.3985 | 2846.8157 | 2828.4127 | 2823.5164 | 2723.8635 | 2090.2956 | 2053.7673 | 2112.5131
|  | Volumen del especímen | Espesor Aproximado |  | A: Relación de Corrección
|  | cm3 | mm | in.
|  | 457 - 470 | 57.2 | 2.25 | A: 1.19
|  | 471 - 482 | 58.7 | 2.3125 | A: 1.14
|  | 483 - 495 | 60.3 | 2.375 | A: 1.09
|  | 496 - 508 | 61.9 | 2.4375 | A: 1.04
|  | 509 - 522 | 63.5 | 2.5 | bar: A
|  | 523 - 535 | 64 | 2.5625 | A: 0.96
|  | 536 - 546 | 65.1 | 2.625 | A: 0.93
|  | 547 - 559 | 66.7 | 2.6875 | A: 0.89
|  | 560 - 573 | 68.3 | 2.75 | A: 0.86

## Gráficos (hidden)
PROYECTO: | MUESTRA: |  | CLIENTE:
LOCALIZACIÓN: | ESTADO: |  | FECHA RECEPCIÓN:
DESCRIPCIÓN: |  |  | FECHA ENSAYO:
% Asfalto | % Asfalto | % Asfalto
% Asfalto | % Asfalto | % Asfalto