## Dosificación
| metodo ACI |  | 211 |  |  |  | densidad optima
a. Resistencia Media y Resistencia Característica del Hormigón
| C.C. | Regular
| f'c= | 250 | kg/cm2 (dato)
| Desv.Est= | 0.28 | fm (se toma de la tabla)
| fm= | 400.128
b. Cantidad de Agua Requerida:
| Tamaño máximo del agregado= |  |  | 40 | mm
| Asentamiento= |  | 50 | mm. (dato)
| Cantidad de agua= |  | 160 | kg/m3. (se toma de la tabla)
| % Aire atrapado= |  | 1 | %. (se toma de la tabla)
c. Relación Agua/Cemento:
| A/C= | 0.425 | (se toma del gráfico)
d. Contenido de Cemento:
| Con.Cem= | 376.4706 | kg para 1 m3
e. Volumen Aparente de Agregado Grueso:
| Tamaño máximo del agregado= |  |  | 40 | mm | dato calculista
| Modulo de finura Arena= |  |  | 2.7 |  | granulometria
| VolApAg= | 0.72 | m3. (se toma de la tabla)
f. Peso del Agregado Grueso | [8 empty] | MUS |  | MUC |  | DSSS
[8 empty] | af | 1.737 | g/cm3 | 1.796 | g/cm3 | 2.38 | g/cm3
| Peso volumétrico aparente del AG= |  |  |  | 1350 | kg/m3. (dato) | masa unitaria compactada | ag | 1.401 | g/cm3 | 1.459 | g/cm3 | 2.58 | g/cm3
[8 empty] | c | 0.968 | g/cm3 |  | g/cm3 | 2.94 | g/cm3
| PesoAG= | 972 | kg para 1 m3
g. Volúmenes de Cemento, Agua, Agregado Grueso y Aire Atrapado:
| Densidad Cemento= |  | 3000 | kg/m3. (dato)
| Volumen Cemento= |  | 0.1254902 | m3
| Densidad Agua= |  | 1000 | kg/m3. (dato)
| Volumen Agua= |  | 0.16 | m3
| Densidad AG= |  | 2580 | kg/m3. (dato)
| Volumen AG= |  | 0.3767442 | m3
| Volumen Aire= |  | 0.01 | m3
h. Volumen de Agregado Fino:
| Volumen AF= |  | 0.3277656
j. Peso del Agregado Fino:
| Densidad AF= |  | 2380 | kg/m3. (dato) |  | dato laboratorio
| Peso AF= |  | 780.0822 | kg para 1 m3
k. Resumen de Materiales por Metro Cúbico de Hormigón
Material Volumen Neto Peso |  |  |  | peso
Cemento 0.122 m3. 354 Kg |  | 0.1254902 | m3 | 376.4706 | kg
Agregado fino 0.350 m3. 805 Kg |  | 0.3277656 | m3 | 780.0822 | kg
Agregado grueso 0.343 m3. 869 Kg |  | 0.3767442 | m3 | 972 | kg
Agua 0.175 m3. 175 Kg |  | 0.16 | m3 | 160 | kg
Aire atrapado 0.010 m3. 0 Kg |  | 0.01 | m3
Hormigón Fresco 1.000 m3. 2203 Kg |  | 1 | m3 | 2288.553 | kg
VOLUMEN |  | 20 | m3
Material Volumen Neto Peso
Cemento 0.122 m3. 354 Kg |  | 2.509804 | m3 | 7529.412 | kg
Agregado fino 0.350 m3. 805 Kg |  | 6.555312 | m3 | 15601.64 | kg
Agregado grueso 0.343 m3. 869 Kg |  | 7.534884 | m3 | 19440 | kg
Agua 0.175 m3. 175 Kg |  | 3.2 | m3 | 3200 | kg
Aire atrapado 0.010 m3. 0 Kg |  | 0.2 | m3 | 0
Hormigón Fresco 1.000 m3. 2203 Kg |  | 20 | m3 | 45771.06 | kg